## 様式
エアメータ法による単位水量管理シート（土木研究所法）
平成 年 月 日
株式会社 | [7 empty] | 殿 |  |  |  |  | 富山県 市 町 ＴＥＬ － －
|  | 部について入力する。 | [10 empty] | 株式会社
工事名
施工者
生コン納入工場
試験月日
配合の設計条件
呼 び 方 | コンクリートの 種類による記号 |  |  | 呼び強度 |  |  |  | スランプ又は スランプフロー cm |  |  |  | 粗骨材の最大寸法 mm |  |  |  | セメントの種類 による記号
指 定 事 項
実測値
スランプ又はスランプフロー(cm) |  |  |  | 空気量(％) |  |  |  | コンクリート温度(℃) |  |  |  | 生コン打設量（試験日当り）（ｍ３）
コンクリートの配合表（１ｍ3あたり）
Ｗ/Ｃ （％） |  |  | ①水 （㎏） |  | ②セメント （㎏） |  |  | ③細骨材 （㎏） |  |  | ④粗骨材 （㎏） |  |  | ⑤空気量 （％） |  |  | ⑥骨材修正係数 （％）
＊混和材量は②セメント量、混和剤量は①水量に含める
⑦ |  | 配合表上のｺﾝｸﾘｰﾄ１m3当たりの質量Mc（㎏/m3） | [7 empty] | ①＋②＋③＋④ | [6 empty] | 0
⑧ |  | 空気量を除いた容積（m3） | [7 empty] | 1.0－（⑤＋②×0.001）×0.01 | [6 empty] | 1
⑨ |  | 配合表上の空気量を除いた単位容積質量γ1（㎏/m3） | [7 empty] | ⑦÷⑧ | [6 empty] | 0
使用エアメータ番号 ： 〇〇〇〇〇〇〇
⑩ |  | エアメータの下容器容積V2=V３（㏄）
⑪ |  | エアメータの蓋を含めた全容器質量（ｇ）
⑫ |  | 測定質量（容器含む）（ｇ）
⑬ |  | 測定空気量（％） | [14 empty] | 0
⑭ |  | 試料中の空気量Air2（％） | [7 empty] | ⑬－⑥ | [6 empty] | 0
⑮ |  | 試料の質量（ｇ） | [7 empty] | ⑫－⑪ | [6 empty] | 0
⑯ |  | 試料の空気量を除く容積（㏄） | [7 empty] | ⑩×（1.0－⑭×0.01） | [6 empty] | 0
⑰ |  | 試料の単位容積質量（㎏/m3） | [7 empty] | （⑮÷⑯）×1，000 | [6 empty] | #DIV/0!
⑱ |  | 単位水量の推定誤差（㎏/m3） | [7 empty] | （⑨－⑰）×0.7 | [6 empty] | #DIV/0!
⑲ |  | 推定単位水量W（㎏/m3） | [7 empty] | ①＋⑱ | [6 empty] | #DIV/0!
|  | 配合設計との差（kg/m3） | [7 empty] | ⑲－① | [6 empty] | #DIV/0!
備考 | [6 empty] | 管理基準値 |  | 管理値 |  | 配合設計との差≦±１５ |  |  |  | 打設可
[6 empty] | 参考 |  |  | 指示値 |  | ±１５＜配合設計との差≦±２０ |  |  |  | 打設可 改 善 1/3台測定
[7 empty] | 管理基準値外 |  |  |  | ±２０＜配合設計との差 |  |  |  | 打設不可 持ち帰り 全車測定
●管理値・指示値を超える場合は、１回に限り再試験が実施できる。
この場合､２回の測定結果のうち､配合設計との差の絶対値の小さいほうの値で評価する｡
●指示値の場合は､水量変動原因を調査･改善後､管理値内に安定するまで運搬車の1/3台、測定実施｡
●管理基準値外の場合は､水量変動原因を調査･改善後､単位水量が管理値内に安定するまで全車測定実施｡
ここに､「管理値内に安定するまで」とは､２回連続して管理値内の値を観測することをいう｡
立 会 者 | [9 empty] | 測 定 者